## свойства
Наименование пигмента | Колор индекс | ГОСТ или ТУ | устойчивость | [6 empty] | маслоемкость, г/100г
|  |  | свету 1:10 TiO2 | дистилированной воде | льняному маслу | 5%-ному р-ру HCl | 5%-ному р-ру NaOH | уайт-спириту | температуре 0С
ОРГАНИЧЕСКИЕ ПИГМЕНТЫ
Пигмент желтый светопрочный 2 "З" А (*) (**) | P.Y.3 | ГОСТ 22699-77 изм.1-4 | 7 | 5 | 4-5 | 5 | 5 | 4-5 | 100 | 45
Пигмент желтый светопрочный 2 "З" Б | P.Y.3 | ГОСТ 22699 изм.1-4 | 7 | 5 | 5 | 5 | 5 | 4-5 | 100 | 54
Пигмент желтый светопрочный А (*) (**) | P.Y.1 | ГОСТ 5691-77 изм.1-4 | 6-7 | 5 | 4-5 | 4-5 | 4-5 | 4-5 | 160 | 50
Пигмент желтый светопрочный Б | P.Y.1 | ГОСТ 5691-77 изм.1-4 | 6-7 | 5 | 4-5 | 5 | 4-5 | 5 | 120 | 58
Пигмент желтый прозрачный О (*) | P.Y.63 | ТУ 6-36-5800146-495-90 изм.1-3 | 6 | 5 | 4-5 | 5 | 5 | 5 | 200 | 55
Пигмент желтый кроющий О | P.Y.75 | ТУ 6-14-96-87 изм.1-2 | 4-5 | 4-5 | 5 | 4-5 | 4-5 | 5 | - | 60
Пигмент желтый прочный 2 "З" | - | ТУ 6-14-615-81 изм.1-4 | 5 | 5 | - | 5 | 4-5 | 5 | 200 | -
Пигмент желтый прозрачный 2 "З" | P.Y.74 | ТУ 2463-079-05800142-2001 | 7 | 5 | 4-5 | 5 | 5 | 5 | 200 | 45
Пигмент желтый прозрачный К | P.Y.12 | ТУ 2351-011-05800142-99 | 5-6 | 5 | 4-5 | 5 | 4-5 | 5 | 180 | 55
Жирорастворимый желтый Ж | S.Y.18 | ТУ 6-36-5800146-58-91 изм.1 |  | - | - | 5 | 4 | - | 230 | -
Пигмент желтый 83 светопрочный К (*) | P.Y.83 | ТУ 2351-056-05800142-2000 | 6 | 4-5 | 5 | 5 | 5 | 5 | 200 | 55
Пигмент желтый 4 К | P.Y.2 | ТУ 6-36-58-00-146-274-89 | 6-7 | 5 | 3-4 | 4-5 | 4 | 4-5 | 160 | 55
Пигмент золотисто-желтый прочный (*) (**) | - | ТУ 6-36-5800146-744-90 изм.1 | 5-6 | 5 | - | 4-5 | 4-5 | 5 | 210 | -
Пигмент оранжевый прочный (**) | P.Оr.5 | ТУ 6-38-05800142-180-0-95 | 6 | 4-5 | 4-5 | 4-5 | 3-4 | 4-5 | 130 | 40
Пигмент оранжевый Ж (*) | P.Оr.13 | ТУ 6-14-46-81 изм 1-4 | 5 | 4-5 | 4 | 4-5 | 4-5 | 4-5 | 170 | 55
Пигмент оранжевый К (*) | P.Оr.34 | ТУ 2463-015-05800142-99 | 5 | 5 | 5 | 5 | 4-5 | 5 | 170 | 50
Лак оранжевый | P.Оr.17 | ГОСТ 1338-78 изм.1-3 | 2-3 | 4 | 4 | 4-5 | 1 | 5 | 120 | 55
Жирорастворимый оранжевый | S.Y.17 | ГОСТ 7461-77 изм.1-2 | 3-4 | - | - | 5 | 1 | - | 240 | -
Пигмент алый Ж | Р.R.4 | ТУ 6-14-318-84 изм.1-3 | 5-6 | 5 | 3-4 | 4-5 | 4 | 4 | 100 | 70
Пигмент алый | Р.R.3 | ГОСТ 8567-73 изм.1-3 | 6-7 | 4-5 | 3-4 | 4-5 | 4-5 | 5 | 120 | 65
Пигмент алый концентрированный | Р.R.3 | ГОСТ 7291-72 изм.1-4 | 6-7 | 5 | 3-4 | 4-5 | 4 | 4 | 120 | 60
Пигмент алый 2С | Р.R.2 | ТУ 6-36-5800146-39-89 изм.1 | 6 | 5 | 2-3 | 5 | 3-4 | 2 | 120 | 45
Пигмент ярко-красный 4Ж (*) (**) | Р.R.9 | ГОСТ 16164-79 изм.1-2 | 6 | 5 | 2 | 5 | 4-5 | 3-4 | 120 | 65
Пигмент ярко-красный 2С (*) (**) | Р.R.112 | ТУ 6-14-185-76 изм.1-6 | 6 | 5 | 2 | 5 | 4 | 4 | 120 | 65
Пигмент красный Ж | Р.R.1 | ГОСТ 7195-75 изм.1-4 | 2-3 | 5 | 2 | 5 | 4 | 2 | 100 | 70
Пигмент красный С | Р.R.1 | ТУ 6-36-5800146-315-89 из.1-2 | 5 | 3-4 | 2-3 | 4-5 | 2 | 4 | 100 | 60
Пигмент красный 5С (*) (**) | Р.R.170:1 | ТУ 6-36-5800146-588-98 из.1-2 | 5-6 | 5 | 4 | 5 | 4-5 | 4-5 | 120 | 80
Жирорастворимый красный С | S.R.1 | ТУ 6-14-56-86 изм.1-3 | 6 | - | - | 5 | 2-3 | - | 230 | -
Жирорастворимый темно-красный Ж | S.R.25 | ТУ 6-14-37-80 изм.1-2 | - | - | - | 5 | 1 | - | 230 | -
Лак основной розовый | Р.R.81 | ГОСТ 8258-80 измю1-2 | 6 | 3 | 3 | 4-5 | 5 | 5 | 120 | 55
Лак красный СК | Р.R.48:2 | - | 4 | 5 | 4 | 5 | 4
Лак красный ЖБ | Р.R.53:1 | ГОСТ 8573-77 изм.1-3 | 4 | 4 | 5 | 4 | 3 | 4-5 | 240 | 40
Лак рубиновый СК | Р.R.57:1 | ГОСТ 7436-74 изм.1-5 | 5-6 | 4-5 | 3-4 | 4-5 | 2 | 5 | 200 | 55
Лак рубиновый 2СК | Р.R.57:1 | ТУ 2463-020-05800142-99 | 5 | 4-5 | 4 | 4-5 | 2 | 5 | 240 | 54
Лак рубиновый 6СК | Р.R.57:1 | ТУ 2463-110-05800142-2002 | 5 | 4-5 | 4 | 4-5 | 2 | 4 | 240 | 56
Лак рубиновый ФВ | Р.R.57:1 | ТУ 2463-113-02800142-2002 | 5 | 4-5 | 5 | 4 | 3-4 | 4-5 | 240 | 55
Пигмент бордо К | Р.R.12 | ТУ 2463-090-05800142-2001 | 5 | 5 | 4.5 | 5 | 4 | 5 | 120 | 70
Пигмент зеленый Б (*) | Р.G.8 | ГОСТ 4579-79 изм.1,2,3 | 6 | 4 | 5 | 4 | 4 | 5 | 120 | 60
Пигмент зеленый О | Р.G.8 | ТУ 6-36-05800142-233-96 изм.1-3 | 4-5 | 4 | 5 | 4-5 | 4 | 5 | 120 | 60
Пигмент зеленый ФЦ ТХ (*) | Р.G.7 | ТУ 2463-016-40476089-2001 | 8 | 5 | 5 | 5 | 5 | 5 | 280 | 30
Пигмент зеленый ФЦ (Италия) | Р.G.17 | - | 8 | 5 | 5 | 5 | 5 | 5 | 280 | 35
Пигмент зеленый ФЦ, 7М (Индия) | Р.G.7 | ГОСТ 12.1.007 | 8 | 5 | 5 | 5 | 5 | 5 | 280 | 35
Лак основной зеленый | Р.G.1 | ТУ 6-14-514-87 изм.1-3 | 4 | 5 | 5 | 2 | 4-5 | 5 | 120 | 55
Пигмент голубой ФЦ ТХ (a-модификации) | Р.BL.15:1 | ТУ 2463-016-40476089-2001 | 8 | 5 | 5 | 5 | 4 | 5 | 250 | 51
Пигмент голубой ФЦ М (a-модификации) | Р.BL.15 | - | 8 | 5 | 5 | 5 | 5 | 5 | 280 | 52
Пигмент голубой ФЦ ТХ (b-модификации) | Р.BL.15:3 | ТУ 2463-016-40476089-2001 | 8 | 5 | 5 | 5 | 5 | 5 | 280 | 46
Пигмент голубой ФЦ ТБ (b-модификации) | Р.BL.15:3 | ТУ 2463-027-05800142-2000 с изм.1 | 7-8 | 5 | 5 | 5 | 4-5 | 5 | 280 | 45
Пигмент голубой ФЦ М (b-модификации) | Р.BL.15:3 | - | 8 | 5 | 5 | 5 | 5 | 5 | 280 | 46
Лак основной синий К | Р.BL.1 | ТУ 6-36-5800146-513-90 изм.1 | 5 | 5 | 4 | 1 | 4 | 5 | 120 | 40
Лак основной синий 2К | Р.BL.1 | ТУ 6-36-5800146-690-91 изм.1-3 | 3 | 5 | 5 | 1 | 4 | 5 | 120 | 40
Пигмент фиолетовый 23 | P.V.23 | - | 7-8 | 5 | 5 | 5 | 5 | 5 | 240 | 65
Лак основной красный 4С | P.V.2 | ТУ 6-36-5800146-3-90 | 5 | 4-5 | 2-3 | 4 | 2 | 2 | 120 | 60
Лак основной фиолетовый | P.V.3 | ГОСТ 8500-78 изм.1-4 | 5 | 5 | 5 | 1 | 4-5 | 5 | 120 | 35
Лак основной фиолетовый 2С | P.V.27 | ТУ 6-36-5800146-690-91 изм.1-3 | 3 | 5 | 5 | 2 | 4-5 | 5 | 120 | 65
Примечание: Выпускаются также в виде водных пигментных паст длятекстильной печати (*) и для красок для печати обоев (**)
НЕОРГАНИЧЕСКИЕ И КОМПОЗИЦИОННЫЕ ПИГМЕНТЫ
Двуокись титана Р-02 | Р.White 6 | ГОСТ 9808-84 | 8 | 5 | 5 | 5 | 5 | 5 | 180 | 30
Двуокись титана Р-03 | Р.White 6 | ГОСТ 9808-84 | 8 | 5 | 5 | 5 | 5 | 5 | 180 | 30
Двуокись титана Kemira (Финляндия) | Р.White 6 | - | 8 | 5 | 5 | 5 | 5 | 5 | 180 | 30
Двуокись титана Tioxide (Великобритания) | Р.White 6 | - | 8 | 5 | 5 | 5 | 5 | 5 | 180 | 30
Крон свинцовый лимонный 81 DC 70 T | P.Y.34 | ГОСТ 21119.2-75 | 5 | 5 | 5 | 4 | 2 | 5 | 180 | 15
Крон свинцовый желтый 74 DC 70 T | P.Y.34 | ГОСТ 21119.2-75 | 6 | 5 | 5 | 3 | 2 | 5 | 180 | 15
Крон желтый средний | P.Y.34 |  | 5 | 5 | 5 | 4 | 2 | 5 | 200 | 15
Крон желтый НС 020.06 | P.Y.34 |  | 6 | 5 | 5 | 4 | 2 | 5 | 200 | 15
Крон молибдатный | P.Y.34 |  | 6 | 5 | 5 | 3 | 2 | 5 | 220 | 15
Пигмент желтый СВ Ж | - | ТУ 2322-017-40476089-03 | 8 | 5 | 5 | 4 | 5 | 5 | 150 | 30
Пигмент желтый железоокисный Ж-1 | P.Y.42 | ГОСТ 18172-80 | 8 | 5 | 5 | 4 | 5 | 5 | 150 | 30
Пигмент желтый железоокисный S030 | P.Y.42 |  | 8 | 5 | 5 | 4 | 5 | 5 | 150 | 25
Пигмент желтый железоокисный 313-R | P.Y.42 |  | 8 | 5 | 5 | 4 | 5 | 5 | 150 | 30
Пигмент желтый 590 | - | ТУ 2322-001-53932850-01 | 7 | 5 | 5 | 4 | 5 | 5 | 210 | 30
Пигмент алый 780 | - | ТУ 2322-001-53932850-01 | 7 | 5 | 5 | 4 | 5 | 5 | 200 | 30
Пигмент красный СВ | - | ТУ 2322-017-40476089-03 | 8 | 5 | 5 | 4 | 5 | 5 | 280 | 30
Пигмент красный СВ С | - | ТУ 2322-017-40476089-03 | 8 | 5 | 5 | 4 | 5 | 5 | 280 | 30
Пигмент красный железоокисный К | Р.R.101 | ТУ 6-05766353.034-96 | 8 | 5 | 5 | 4 | 5 | 5 | 300 | 20
Пигмент красный железоокисный К-1 | Р.R.101 | ТУ 6-10-602-86 | 8 | 5 | 5 | 4 | 5 | 5 | 300 | 20
Пигмент красный железоокисный К-2 | Р.R.101 | ТУ У 6-05766356.034-96 | 8 | 5 | 5 | 4 | 5 | 5 | 300 | 20
Пигмент красный железоокисный 190-6 | Р.R.101 |  | 8 | 5 | 5 | 4 | 5 | 5 | 300 | 20
Пигмент красный железоокисный NS 100 | Р.R.101 |  | 8 | 5 | 5 | 4 | 5 | 5 | 300 | 20
Пигмент красный железоокисный Н 130 | Р.R.101 |  | 8 | 5 | 5 | 4 | 5 | 5 | 300 | 20
Пигмент коричневый СВ | - | ТУ 2322-017-40476089-03 | 8 | 5 | 5 | 4 | 5 | 5 | 300 | 40
Пигмент коричневый железоокисный 520 | P.Brown 6 |  | 8 | 5 | 5 | 4 | 5 | 5 | 200 | 20
Пигмент зеленый СВ | - | ТУ 2322-017-40476089-03 | 8 | 5 | 5 | 4 | 5 | 5 | 200 | 40
Пигмент зеленый железоокисный 5605 | - |  | 8 | 5 | 5 | 4 | 5 | 5 | 200 | 30
Окись хрома пигментная ОХП-1 | Р.G.17 | ГОСТ 2912-79 | 8 | 5 | 5 | 4 | 5 | 5 | 700 | 20
Пигмент зеленый 234 | - | ТУ 2322-001-53932850-01 | 7 | 5 | 5 | 4 | 5 | 5 | 200 | 30
Пигмент зеленый 230 | - | ТУ 2322-001-53932850-01 | 7 | 5 | 5 | 4 | 5 | 5 | 200 | 30
Ультрамарин синий Е1008 | Р.BL.29 |  | 8 | 5 | 5 | 3 | 5 | 5 | 400 | 30
Ультрамарин BLUE 2302/R | Р.BL.29 |  | 8 | 5 | 5 | 3 | 5 | 5 | 400 | 30
Лазурь железная "Милори" | Р.BL.27 | ГОСТ 21121-75 | 5 | 5 | 5 | 4 | 2 | 5 | 160 | 30
Пигмент синий 100 | - | ТУ 2322-001-53932850-01 | 7 | 5 | 5 | 4 | 5 | 5 | 210 | 30
Пигмент черный СВ | - | ТУ 2322-017-40476089-03 | 8 | 5 | 5 | 4 | 5 | 5 | 300 | 25
Пигмент черный железооксидный 722 | P.Black 11 |  | 8 | 5 | 5 | 4 | 5 | 5 | 180 | 20
Технический углерод К-354 | P.Black 7 | ГОСТ 7885-86 | 8 | 5 | 5 | 4 | 5 | 5 | 250 | 80
Технический углерод П-803 | P.Black 7 | ГОСТ 7885-86 | 8 | 5 | 5 | 4 | 5 | 5 | 250
АНТИКОРРОЗИОННЫЕ ПИГМЕНТЫ
Фосфат цинка | Р.White 32 | ТУ 6-10-100-254-87
Тетраоксихромат цинка | - | ГОСТ 16763-79
Сурик железный марка "К" | - | ГОСТ 8135-74 | 8 | 5 | 5 | 4 | 5 | 5 | 300 | 20
Глёт свинцовый | - | аналог по ГОСТ 5539-73